## Feuil1
Nom commercial | DOMAMID HCE 6G50 | Ryton R4 | Ixef 1002
Molécule | PA66 50%FV | PPS 40%FV | PAA 50%FV
% charge | 50% fibre verre | 40% fibre verre | 50% fibre verre
Retrait | 0,1-0,3% | 0.2% | 0,1-0,3%
Module Young | 12 500MPa | 14 000MPa | 11 500MPa
Prix | 6-9€/kg | 9-12€/kg | 8-10€/kg
Avantage | -Peu chère -Mise en œuvre facile | -Stabilité dimensionnel -Rigidité -Tenue au fluage -Tenue Chimique -Tenue haute température -insensible à l'humidité -ininflammable | -Tenue Mécanique -tenue au fluage -Bon état de surface
inconveniant | -Mauvaise Tenue hydrolyse (90°c) -Reprise d'humidité importante | -Faible résitance aux chocs -Prix -non colorable -Transfomration à haute température (320°C) | -Tenue au feu -non colorable
Note on C2: ALBIE Romain: Polysulfure de phénylène
Note on D2: ALBIE Romain: Polyarylamide